## ○依頼書（記入例）
試験依頼・受託書
|  |  | (コンクリートの長さ変化試験用） |  |  |  |  | 技術管理責任者 (品質管理者)
株式会社 中研コンサルタント 大阪技術センター 宛
依頼主 | 会社名 | (株)○○生コン ○○工場 |  |  |  |  | 担当者 | □□ △△
| 住所 | 〒123-4567 大阪市大正区△△町○ｰ○
| TEL・FAX | TEL | 06-6556-○○○○ |  |  | FAX | 06-6556-△△△△
受付日 | こちらで記載致します |  |  |  | 部長 | ＧＬ |  | 担当者 | 受付者
報告日 | こちらで記載致します
job No. | こちらで記載致します
件名 |  | コンクリートの長さ変化試験
試験に関する事項 |  | 【試験内容】 | [7 empty] | 成形日 | 基長測定 （成形より7日後） | 実施材齢
・コンクリートの長さ変化試験方法（JIS A 1129-2）に基づき実施する。
|  | ・初期養生：翌日脱型・材齢7日まで20±2℃水中養生を実施し、基長を測定する。 | [9 empty] | 7 | 28 | 56 | 91 | 182
|  | ・温度20±2℃ 相対湿度60±5%の室内環境にて保存し、長さ変化を測定する。 | [7 empty] | 2011-09-27 | 2011-10-04 | 2011-10-11 | 2011-11-01 | 2011-11-29 | 2012-01-03 | 2012-04-03
・測定回数は、基長時・保存期間7日・28日・56日・91日・182日の6回とする。
試料に関する事項 |  | 【記入事項】
|  | 供試体成形日 |  | △△年 ○月○日
|  | 配合 | ① | 30－18－20Ｎ（AE減水剤)
|  |  | ② | 36－18－20Ｎ（高性能AE減水剤：収縮低減型)
|  |  | ③ | 30－12－20Ｎ
④
⑤
⑥
|  | 使用材料 | 別紙記載
|  | 試料搬入 方法 | 送付元 | (株)○○生コン ○○工場 |  |  | １．郵送 ２．宅急便 ３．持参
|  |  | 宛先 | 〒551-0021 大阪府大阪市大正区南恩加島7-1-34 ㈱中研ｺﾝｻﾙﾀﾝﾄ 大阪技術ｾﾝﾀｰ
TEL 06-6556-2391 FAX06-6556-2389
|  |  | 発送日 | △△年 ●月●日 |  | 受付日 | こちらで記載致します
納期(完了希望日） |  | △△年 ▲月▲日
報 告 書 宛 先 及 び 宛 先 住 所 |  | １．宛先名（ ●●建設 株式会社 ） |  |  |  |  | 部数 | 2 部
２．宛先住所（ 大阪市大正区△△町○ｰ○ ）
報告書送付先 |  | 会社名 | (株)○○生コン ○○工場 |  |  |  | 担当者 | □□ △△
|  | 住所 | 〒123-4567 大阪市大正区△△町○ｰ○ |  |  |  | TEL | 06-6556-○○○○
請求書送付先 |  | 会社名 | 同上 |  |  |  | 担当者 | 同上
|  | 住所 | 同上 |  |  |  | TEL | 同上
見積金額 |  | 196000 |  |  | 請求金額 |  | こちらで記載致します
別添資料 |  | （ 有 ・ 無 ） | [8 empty] | 納期(完了希望日） |  | 平成23年 ▲月▲日
【備考】 工事件名： | [10 empty] | 報告書宛先・部数 |  | 1．宛先名（ ●●建設 株式会社 ） ２．部数（ ２ 部）
実施工場：
株式会社 中研コンサルタント FAX：06-6556-2389
[6 empty] | 太枠 | 記載お願い致します。
Formulas:
基長測定 （成形より7日後） = [成形日]+7
実施材齢 = [基長測定 （成形より7日後）]+[実施材齢, row above]
印
記入例

## ○依頼書（記入用）
試験依頼・受託書
|  |  | (コンクリートの長さ変化試験用） |  |  |  |  | 技術管理責任者
株式会社 中研コンサルタント 大阪技術センター 宛
依頼主 | 会社名 | [5 empty] | 担当者
| 住所 | 〒
| TEL・FAX | TEL |  |  |  | FAX
受付日 | [5 empty] | ＧＬ |  | 担当者 | 受付者
報告日
job No.
件名 |  | コンクリートの長さ変化試験
試験に関する事項 |  | 【試験内容】 | [7 empty] | 成形日 | 基長測定 （成形より7日後） | 実施材齢
・コンクリートの長さ変化試験方法（JIS A 1129-2）に基づき実施する。
|  | ・初期養生：翌日脱型・材齢7日まで20±2℃水中養生を実施し、基長を測定する。 | [9 empty] | 7 | 28 | 56 | 91 | 182
|  | ・温度20±2℃ 相対湿度60±5%の室内環境にて保存し、長さ変化を測定する。 | [7 empty] | 2010-10-07 | 2010-10-14 | 2010-10-21 | 2010-11-11 | 2010-12-09 | 2011-01-13 | 2011-04-14
・測定回数は、基長時・保存期間7日・28日・56日・91日・182日の6回とする。
試料に関する事項 |  | 【記入事項】
供試体成形日
|  | 配合 | ①
②
③
④
⑤
⑥
|  | 使用材料 | 別紙記載
|  | 試料搬入 方法 | 送付元 |  |  |  | １．郵送 ２．宅急便 ３．持参
|  |  | 宛先 | 〒551-0021 大阪府大阪市大正区南恩加島7-1-34 ㈱中研ｺﾝｻﾙﾀﾝﾄ 大阪技術ｾﾝﾀｰ
TEL 06-6556-2390 FAX06-6556-2389
|  |  | 発送日 |  |  | 受付日
納期(完了希望日）
報 告 書 宛 先 及 び 宛 先 住 所 |  | １．宛先名（ ） |  |  |  |  | 部数 | 部
２．宛先住所（ ）
報告書送付先 |  | 会社名 |  |  |  |  | 担当者
|  | 住所 |  |  |  |  | TEL
請求書送付先 |  | 会社名 |  |  |  |  | 担当者
|  | 住所 |  |  |  |  | TEL
見積金額 |  |  |  |  | 請求金額
別添資料 |  | （ 有 ・ 無 ）
【備考】 工事件名：
実施工場：
株式会社 中研コンサルタント FAX：06-6556-2389
[6 empty] | 太枠 | 記載お願い致します。
Formulas:
基長測定 （成形より7日後） = [成形日]+7
実施材齢 = [基長測定 （成形より7日後）]+[実施材齢, row above]
印

## 材料記入用紙(記入例）
工場名：(株)○○生コン ○○工場
No. | 使用材料の 種類と品質 | 練り混ぜ水 W |  | セメント C |  | 混和材 P |  | 細骨材 S |  | 粗骨材 G |  | 混和剤
|  | 上水道水 （大阪市水道局） |  | 普通ﾎﾟﾙﾄﾗﾝﾄﾞｾﾒﾝﾄ （住友大阪セメント） |  | － |  | S1（山砂：城陽産）50% S2（砕砂：高槻産）50% |  | G1:亀岡産砕石1505 40% G2:亀岡産砕石2010 60% |  | 高性能AE減水剤 レオビルドSP8S
1 | 標 準 配 合 | 粗骨材の 最大寸法 (mm) | 設定 スランプ （ｃｍ） | 設定 空気量 (%) | 水ｾﾒﾝﾄ比 (%) | 細骨 材率 (%) | 単 位 量 （kg/m3）
[7 empty] | 水 W | セメント C | 混和材 P | 細骨材 S | 粗骨材 G | 混和剤
|  | 20 | 10 | 4.5 | 49 | 46 | 168 | 343 | － | S1:400 S2:410 | G1:388 G2:598 | 2.64
フレッシュコンクリートの 試験結果 |  |  | スランプ（cm) |  | スランプフロー（cm×cm） |  |  | 空気量(%) |  | コンクリート温度（℃） |  | 備考
|  |  | 21 |  | 40.0 × 40.0 |  |  | 4.5 |  | 20 |  | -
No. | 使用材料の 種類と品質 | 練り混ぜ水 W |  | セメント C |  | 混和材 P |  | 細骨材 S |  | 粗骨材 G |  | 混和剤
|  | 上水道水 （大阪市水道局） |  | 普通ﾎﾟﾙﾄﾗﾝﾄﾞｾﾒﾝﾄ （住友大阪セメント） |  | － |  | S1（山砂：城陽産）50% S2（砕砂：高槻産）50% |  | G1:亀岡産砕石1505 40% G2:亀岡産砕石2010 60% |  | 高性能AE減水剤 レオビルドSP8S
1 | 標 準 配 合 | 粗骨材の 最大寸法 (mm) | 設定 スランプ （ｃｍ） | 設定 空気量 (%) | 水ｾﾒﾝﾄ比 (%) | 細骨 材率 (%) | 単 位 量 （kg/m3）
[7 empty] | 水 W | セメント C | 混和材 P | 細骨材 S | 粗骨材 G | 混和剤
|  | 20 | 10 | 4.5 | 49 | 46 | 168 | 343 | － | S1:400 S2:410 | G1:388 G2:598 | 2.64
フレッシュコンクリートの 試験結果 |  |  | スランプ（cm) |  | スランプフロー（cm×cm） |  |  | 空気量(%) |  | コンクリート温度（℃） |  | 備考
|  |  | 21 |  | 40.0 × 40.0 |  |  | 4.5 |  | 20 |  | -
No. | 使用材料の 種類と品質 | 練り混ぜ水 W |  | セメント C |  | 混和材 P |  | 細骨材 S |  | 粗骨材 G |  | 混和剤
|  | 上水道水 （大阪市水道局） |  | 普通ﾎﾟﾙﾄﾗﾝﾄﾞｾﾒﾝﾄ （住友大阪セメント） |  | － |  | S1（山砂：城陽産）50% S2（砕砂：高槻産）50% |  | G1:亀岡産砕石1505 40% G2:亀岡産砕石2010 60% |  | 高性能AE減水剤 レオビルドSP8S
1 | 標 準 配 合 | 粗骨材の 最大寸法 (mm) | 設定 スランプ （ｃｍ） | 設定 空気量 (%) | 水ｾﾒﾝﾄ比 (%) | 細骨 材率 (%) | 単 位 量 （kg/m3）
[7 empty] | 水 W | セメント C | 混和材 P | 細骨材 S | 粗骨材 G | 混和剤
|  | 20 | 10 | 4.5 | 49 | 46 | 168 | 343 | － | S1:400 S2:410 | G1:388 G2:598 | 2.64
フレッシュコンクリートの 試験結果 |  |  | スランプ（cm) |  | スランプフロー（cm×cm） |  |  | 空気量(%) |  | コンクリート温度（℃） |  | 備考
|  |  | 21 |  | 40.0 × 40.0 |  |  | 4.5 |  | 20 |  | -
記入例 （配合計画書でも結構です）

## ○材料記入用紙(記入用）
工場名：
No. | 使用材料の 種類と品質 | 練り混ぜ水 W |  | セメント C |  | 混和材 P |  | 細骨材 S |  | 粗骨材 G |  | 混和剤 AD
1 | 標 準 配 合 | 粗骨材の 最大寸法 (mm) | 設定 スランプ （ｃｍ） | 設定 空気量 (%) | 水ｾﾒﾝﾄ比 (%) | 細骨 材率 (%) | 単 位 量 （kg/m3）
[7 empty] | 水 W | セメント C | 混和材 P | 細骨材 S | 粗骨材 G | 混和剤 AD
フレッシュコンクリートの 試験結果 |  |  | スランプ（cm) |  | スランプフロー（cm×cm） |  |  | 空気量(%) |  | コンクリート温度（℃） |  | 備考
No. | 使用材料の 種類と品質 | 練り混ぜ水 W |  | セメント C |  | 混和材 P |  | 細骨材 S |  | 粗骨材 G |  | 混和剤 AD
2 | 標 準 配 合 | 粗骨材の 最大寸法 (mm) | 設定 スランプ （ｃｍ） | 設定 空気量 (%) | 水ｾﾒﾝﾄ比 (%) | 細骨 材率 (%) | 単 位 量 （kg/m3）
[7 empty] | 水 W | セメント C | 混和材 P | 細骨材 S | 粗骨材 G | 混和剤 AD
フレッシュコンクリートの 試験結果 |  |  | スランプ（cm) |  | スランプフロー（cm×cm） |  |  | 空気量(%) |  | コンクリート温度（℃） |  | 備考
No. | 使用材料の 種類と品質 | 練り混ぜ水 W |  | セメント C |  | 混和材 P |  | 細骨材 S |  | 粗骨材 G |  | 混和剤 AD
3 | 標 準 配 合 | 粗骨材の 最大寸法 (mm) | 設定 スランプ （ｃｍ） | 設定 空気量 (%) | 水ｾﾒﾝﾄ比 (%) | 細骨 材率 (%) | 単 位 量 （kg/m3）
[7 empty] | 水 W | セメント C | 混和材 P | 細骨材 S | 粗骨材 G | 混和剤 AD
フレッシュコンクリートの 試験結果 |  |  | スランプ（cm) |  | スランプフロー（cm×cm） |  |  | 空気量(%) |  | コンクリート温度（℃） |  | 備考
工場名：
No. | 使用材料の 種類と品質 | 練り混ぜ水 W |  | セメント C |  | 混和材 P |  | 細骨材 S |  | 粗骨材 G |  | 混和剤 AD
4 | 標 準 配 合 | 粗骨材の 最大寸法 (mm) | 設定 スランプ （ｃｍ） | 設定 空気量 (%) | 水ｾﾒﾝﾄ比 (%) | 細骨 材率 (%) | 単 位 量 （kg/m3）
[7 empty] | 水 W | セメント C | 混和材 P | 細骨材 S | 粗骨材 G | 混和剤 AD
フレッシュコンクリートの 試験結果 |  |  | スランプ（cm) |  | スランプフロー（cm×cm） |  |  | 空気量(%) |  | コンクリート温度（℃） |  | 備考
No. | 使用材料の 種類と品質 | 練り混ぜ水 W |  | セメント C |  | 混和材 P |  | 細骨材 S |  | 粗骨材 G |  | 混和剤 AD
5 | 標 準 配 合 | 粗骨材の 最大寸法 (mm) | 設定 スランプ （ｃｍ） | 設定 空気量 (%) | 水ｾﾒﾝﾄ比 (%) | 細骨 材率 (%) | 単 位 量 （kg/m3）
[7 empty] | 水 W | セメント C | 混和材 P | 細骨材 S | 粗骨材 G | 混和剤 AD
フレッシュコンクリートの 試験結果 |  |  | スランプ（cm) |  | スランプフロー（cm×cm） |  |  | 空気量(%) |  | コンクリート温度（℃） |  | 備考
No. | 使用材料の 種類と品質 | 練り混ぜ水 W |  | セメント C |  | 混和材 P |  | 細骨材 S |  | 粗骨材 G |  | 混和剤 AD
6 | 標 準 配 合 | 粗骨材の 最大寸法 (mm) | 設定 スランプ （ｃｍ） | 設定 空気量 (%) | 水ｾﾒﾝﾄ比 (%) | 細骨 材率 (%) | 単 位 量 （kg/m3）
[7 empty] | 水 W | セメント C | 混和材 P | 細骨材 S | 粗骨材 G | 混和剤 AD
フレッシュコンクリートの 試験結果 |  |  | スランプ（cm) |  | スランプフロー（cm×cm） |  |  | 空気量(%) |  | コンクリート温度（℃） |  | 備考